## Sheet1
门诊护士服参数表
序号 | 产品名称 | 规格 | 预估数量 | 单位 | 性能、标准、技术参数 | 附图
1 | 护士服春秋套装 （外套+裤子） | XS、S、M、L、XL | 32 | 套 | 1.成分含量：67%涤纶（±5.0）、31%再生纤维（±5.0）、2%氨纶（0-5区间，不得为0）； 2.纱支：32S/2*40S/2+40D ； 3.挺括、不变形、结构精密、耐氯漂、抗皱、抗起球、耐摩擦、易洗涤、舒适美观、透气性好、各项色牢度优良； 4.水洗变化率±1%（按 GB/T 8629-2017 标准（5A程序，A法悬挂晾干）测试），耐磨性≥4级，耐洗性≥4级，可水洗，洗后不褪色，洗后不卷边，撕破强度100%。 5.耐水色牢度≥4级，耐酸汗渍色牢度≥4级，耐碱汗渍色牢度≥4级，耐摩擦色牢度≥4级，起毛起球（级）（方法E）≥4级 6.静电性能：静电电压≤761V，半衰期≤0.8s，静电等级优异；透气率： ≥180mm/s(正杯法）透湿率：≥6800g/㎡.24H，透气率变异系数≤1.8%，透气率≥170（mm/s），甲醛≤75mg/kg，ph值4.0-8.5。 7.产品符合纺织品 抗菌性能 GB/T 20944.3-2008要求：金黄色葡萄球菌（ATCC 6538）≥95%，大肠杆菌（ATCC 25922.11229）≥95%，白色念珠菌（ATCC 10231）≥95%。； 8.产品经过防霉处理，符合GB/T24346-2009防霉效果评价中防霉等级≤2； | =DISPIMG("ID_880311162FB24AC7873A7D79E0BF58D6",1)
2 | 护士服夏季马甲 | XS、S、M、L、XL | 16 | 件 | 1.成分含量：68%涤纶（±5.0）、29%再生纤维（±5.0）、3%氨纶（0-6区间，不得为0）； 2.纱支：40S/2*32S/1+40D ； 3.挺括、不变形、结构精密、耐氯漂、抗皱、抗起球、耐摩擦、易洗涤、舒适美观、透气性好、各项色牢度优良； 4.水洗变化率±1%（按 GB/T 8629-2017 标准（5A程序，A法悬挂晾干）测试），耐磨性≥4级，耐洗性≥4级，可水洗，洗后不褪色，洗后不卷边，撕破强度100%。 5.耐水色牢度≥4级，耐酸汗渍色牢度≥4级，耐碱汗渍色牢度≥4级，耐摩擦色牢度≥4级，起毛起球（级）（方法E）≥4级 6.静电性能：静电电压≤761V，半衰期≤0.8s，静电等级优异；透气率： ≥180mm/s(正杯法）透湿率：≥6800g/㎡.24H，透气率变异系数≤1.8%，透气率≥170（mm/s），甲醛≤75mg/kg，ph值4.0-8.5。 7.产品符合纺织品 抗菌性能 GB/T 20944.3-2008要求：金黄色葡萄球菌（ATCC 6538）≥95%，大肠杆菌（ATCC 25922.11229）≥95%，白色念珠菌（ATCC 10231）≥95%。； 8.产品经过防霉处理，符合GB/T24346-2009防霉效果评价中防霉等级≤2； | =DISPIMG("ID_645FE5B0FE8D4E0C966AFA186765A146",1)
3 | 护士服冬季 羽绒服 | XS、S、M、L、XL | 16 | 件 | 1.面料纤维含量：聚酯纤维(75±5)%、棉(25±5)%； 2.填充物：白鸭绒100%；充绒量：≥250克，绒子含量：≥90%； 3.甲醛含量：≤75mg/kg；pH值：4.0～8.5；异味：无异味； 4.面料色牢度：耐水、耐汗渍、耐摩擦、耐唾液、耐氯漂色牢度：≥4级； 5.可分解致癌芳香胺染料：禁用（≤20mg/kg）； 6.抗菌性能（洗涤3次后)：金黄色葡萄球菌抑菌率≥70%，大肠杆菌抑菌率≥70%，白色念珠菌抑菌率≥60%； 7.颜色及工艺要求： （1）整体外形符合人体体型特征，版型修身。 （2）能满足工业洗涤100次以上，每件产品按医院要求缝制logo/品名、规格型号等。 8.产品经过防霉处理，符合GB/T24346-2009防霉效果评价中防霉等级≤2； | =DISPIMG("ID_0FCE35B909C8442ABFCE8F9331B93C06",1)
4 | 长袖衬衫 | XS、S、M、L、XL | 32 | 件 | 1.成分含量：96%棉，4%氨纶，（±5%）； 2.平方米克重：125g/㎡,（±5%）；纱支：50S/2*50S/2+40D ； 3.耐氯漂、抗皱、抗起球、耐摩擦、易洗涤、舒适美观、透气性好； 4.水洗变化率±2%（按 GB/T 8629-2017 标准（5A程序，A法悬挂晾干）测试），耐磨性≥4级，耐洗性≥4级，可水洗，洗后不褪色，洗后不卷边，撕破强度100%。 5.静电性能：静电电压≤761V，半衰期≤0.8s，静电等级优异；透气率： ≥180mm/s(正杯法）透湿率：≥6800g/㎡.24H，透气率变异系数≤1.8%，透气率≥170（mm/s） 6.甲醛≤75mg/kg，ph值4.0-8.5。 7.产品符合纺织品 抗菌性能 GB/T 20944.3-2008要求：金黄色葡萄球菌（ATCC 6538）≥95%，大肠杆菌（ATCC 25922.11229）≥95%，白色念珠菌（ATCC 10231）≥95%。； 8.产品经过防霉处理，符合GB/T24346-2009防霉效果评价中防霉等级≤2； | =DISPIMG("ID_C44C4DCA21F948B289E76F49478FB7F6",1)
5 | 短袖衬衫 | XS、S、M、L、XL | 32 | 件 | 1.成分含量：96%棉，4%氨纶，（±5%）； 2.平方米克重：125g/㎡,（±5%）；纱支：50S/2*50S/2+40D ； 3.耐氯漂、抗皱、抗起球、耐摩擦、易洗涤、舒适美观、透气性好； 4.水洗变化率±2%（按 GB/T 8629-2017 标准（5A程序，A法悬挂晾干）测试），耐磨性≥4级，耐洗性≥4级，可水洗，洗后不褪色，洗后不卷边，撕破强度100%。 5.静电性能：静电电压≤761V，半衰期≤0.8s，静电等级优异；透气率： ≥180mm/s(正杯法）透湿率：≥6800g/㎡.24H，透气率变异系数≤1.8%，透气率≥170（mm/s） 6.甲醛≤75mg/kg，ph值4.0-8.5。 7.产品符合纺织品 抗菌性能 GB/T 20944.3-2008要求：金黄色葡萄球菌（ATCC 6538）≥95%，大肠杆菌（ATCC 25922.11229）≥95%，白色念珠菌（ATCC 10231）≥95%。； 8.产品经过防霉处理，符合GB/T24346-2009防霉效果评价中防霉等级≤2； | =DISPIMG("ID_6BEE31C0ECF648F480DF7269149631D7",1)